## 标准及检测
东莞市太平洋橡塑制品有限公司
混 炼 胶 检 测 报 告
Certificate of Analysis
客户代码： |  | 076 | 检测日期： |  | 2023.12.30 |  | 文件编号：TPY-4-10-02
检验编号(Test NO.): |  |  | 20231230-04 |  |  | 检验标准(Test Standard): |  |  | TMQ-2060A-06
配方编号(Formula Code): |  |  | TMQ-2060A-06 |  |  | 生产日期(Manufacture Date): |  |  | 2023.12.30
产品名称(Product Name): |  |  | 60A胶 |  |  | 此批数量(Quantity):
有效期(Term of validity)： |  |  | 45天 |  |  | 保存条件(Storage conditions): |  |  | 常温：23-27℃
管制批号(Lot NO.): |  |  | 20231230HA |  |  | 首数序号(Batch Number):
检测项目 |  |  |  | 单位 | 标准 |  | 实测值 |  | 判定 | 测试方法
Test Item |  |  |  | Unit | Limit |  | Result |  | Appr. | Test Standard
1 | 密度 |  | / | g/cm³ | ±0.02 |  |  | 1.1 |  | HG/T2728
2 | 硬度 |  | A型 | 邵A(Shore) | ±3 |  |  | 60 |  | -
3 | 目尼粘度 |  | 100℃ | ML(1+4) | ±10 |  |  | 72 |  | -
4 | 拉伸强度 |  | 3#刀 | MPa | ≥ |  |  | 17 |  | -
5 | 扯断伸长率 |  | / | % | ≥ |  |  | 550 |  | GB/T 1701
6 | 300定伸应力 |  | / | MPa | ≥ |  |  | 8 |  | GB/T528
7 | 撕裂强度 |  | B型 | KN/m | ≥ |  |  | 70 |  | GBT12829
8 | 硫化条件 |  | / | ℃×min | ℃× ′ |  | 180℃×6′ |  |  | -
9 | ts2 |  | / | 分秒(M、S) | ′ ″±20″ |  | 1′06″
10 | tc90 |  | / | 分秒(M、S) | ′ ″±20″ |  | 3′59″
11 | 永久压缩变形 |  | / | % | [5 empty] | -
12 | 耐磨 |  | Din | Mm3 | [5 empty] | -
13 | 耐黄变测试 |  | / | 级(grade) | [5 empty] | -
14 | 耐臭氧性能测试 |  | / | [6 empty] | -
15 | 热空气加速老化和耐热试验 |  | / | % | [5 empty] | GB/T 3512
16 | Ross 耐曲折测试 |  | / | 次 | [5 empty] | -
17 | 湿热老化试验(恒温恒湿) |  | / | % | [5 empty] | GB/T 15905
18 | 电阻值 |  | 500V | 兆欧106Ω | [5 empty] | GB/T 11210
19 | 耐化学溶剂(耐油) |  |  | %
20 | 吐霜 |  | / | /
21 | 检验结果(Summary):
22 | 附件(Attachments)：
加促体系:1kg(accelerating agent proportion) |  |  |  | 加促工艺(Mixing agent technology) |  |  | 综合判定
S-80:5g CZ-80:5.8g | [6 empty] | 盖章 此报告出自我司实验室，仅供参考！
BZ:4.5g TT-80:2.5g KG
建议硫化温度、压力(recommend.temp/press) |  |  |  | 备注(Notes)
180℃×150KG/CM2
制表:吕世祯 审核： 批准：
OK
NG
硫变图
硬度块
目尼图
其它：